## 箱涵预制生产信息
杭州机场高铁站前4标箱涵预制场
基本信息
项目名称： | 铁路杭州萧山机场站枢纽及接线工程HZJCGTZQ-4标
环号 | C2-7
构件编号 | C2-7-20241223-4
尺寸 | 5200mm*3215mm*2000mm
钢筋笼信息
钢筋笼编号 | C2-7-20241223-4
生产班组 | 山东锦禾
操作人 | 王立忠
生产日期 | 2024-12-23
质检员 | 张子才
监理工程师 | 宋楠
质检日期 | 2024-12-23
生产信息
入模时间 | 2024年12月23日17:30-18:30
浇筑时间 | 2024年12月23日19:20-21:00
成品质检员 | 张子才
养护信息
养护开始时间 | 2024-12-23
养护方式 | 蒸汽、水养池、覆盖土工布、自动喷淋养护
养护操作人 | 王国伟
养护结束时间 | 2025-01-06